## Table 1
Tabella 15. Classe prestazionale dell'involucro in funzione dello sfasamento e dell'attenuazione.
Sfasamento Φ (h) |  |  | Attenuazione fa |  |  |  | Prestazione | [5 empty] | Classe prestazionale
12 < Φ |  |  | fa < 0.15 |  |  |  | Ottima | [5 empty] | I
10 < Φ < 12 |  |  | 0.15 < fa < 0.30 |  |  |  | Buona | [5 empty] | II
8 < Φ < 10 |  |  | 0.30 < fa < 0.40 |  |  |  | Sufficiente | [5 empty] | III
6 < Φ < 8 |  |  | 0.40 < fa < 0.60 |  |  |  | Mediocre | [5 empty] | IV
Φ < 6 |  |  | 0.60 < fa |  |  |  | Cattiva | [5 empty] | V
Tabella 16. Coefficiente a in funzione della classe e della zona climatica.
Zona climatica |  | Classe prestazionale
|  | I |  |  |  | II |  | III |  |  |  | IV |  | V
A, B |  | 0 |  |  |  | 2 |  | 4 |  |  |  | 6 |  | 8
C, D |  | 0 |  |  |  | 1.5 |  | 3 |  |  |  | 4.5 |  | 6
E |  | 0 |  |  |  | 1 |  | 2 |  |  |  | 3 |  | 4
Tabella 17. Limiti imposti secondo la normativa.
| Valore minimo di trasmittanza termica periodica Yie (W/m2K) | [8 empty] | (oppure) Massa superficiale minima (esclusi intonaci) Ms (kg/m2)
Struttura orizzontale | 0.2 | [8 empty] | –
Struttura verticale | 0.12 | [8 empty] | 230
Tabella 18. Confronto delle alternative possibili per il posizionamento dell'isolante.
Inverno |  |  |  | Estate |  |  |  |  | Confronto
Velocità della messa a regime moderata |  |  |  | Risposta inerziale moderata |  |  |  |  | –
Elevato isolamento Elevata capacità termica Messa a regime lenta Debole escursione termica nel funzionamento con attenuazione notturna |  |  |  | Risposta inerziale massima |  |  |  |  | Massimo risparmio nel caso di utilizzo continuo con attenuazione
Rapidità di messa a regime Rapidità di raffreddamento ambientale |  |  |  | Rapidità di messa a regime Risposta inerziale |  |  |  |  | Massimo risparmio nel caso di utilizzo non continuativo
Basso isolamento Capacità termica media |  |  |  | – |  |  |  |  | Risparmio nel caso di utilizzo continuo con debole attenuazione
Tabella 19. Valori del coefficiente λ per i diversi isolanti.
Materiali |  |  |  |  | Densità (kg/m3) | [5 empty] | λ (W/m K)
Silicato di calcio |  |  |  |  | 250 | [5 empty] | 0.06
Perlite espansa |  |  |  |  | 90 | [5 empty] | 0.05
Lana di vetro |  |  |  |  | 20 | [5 empty] | 0.04
Lana di roccia |  |  |  |  | 30 | [5 empty] | 0.04
Minerale espanso |  |  |  |  | 1250 | [5 empty] | 0.26
Vetro cellulare |  |  |  |  | 100‐160 | [5 empty] | 0.038‐0.05
Cellulosa |  |  |  |  | 50 | [5 empty] | 0.04
Fibre di lino |  |  |  |  | 30 | [5 empty] | 0.04
Fibre di canapa |  |  |  |  | 25 | [5 empty] | 0.05
Sughero |  |  |  |  | 110‐200 | [5 empty] | 0.04
Lana di pecora |  |  |  |  | 25 | [5 empty] | 0.03
Polistirolo espanso (EPS) |  |  |  |  | 20‐50 | [5 empty] | 0.03
Polistirolo estruso (XPS) |  |  |  |  | 35 | [5 empty] | 0.04
Poliuretano (PUR) |  |  |  |  | 30‐40 | [5 empty] | 0.03